## N-33 露出密着
2020-12-23
成瀬化学㈱
ナルシートN複合防水 | 屋根露出密着工法 N-33-HP,HS,SP,SS |  |  |  |  | C-１、C-３ 対応
施工数量 |  |  |  |  | Ⅰ欄
（Ⅰ欄色地枠に施工数量を入力してください） |  | 床 | ① | ㎡ | 1000
|  | 立上り | ② | ㎡ | 100
|  | 立上り 高さ |  | ｍ | 0.4
|  | 立上り 長さ |  | ｍ | 250
|  | 総施工数量 |  | ㎡ | 1100
材料計算 | （Ⅱ欄の材料数量を発注してください） |  |  |  | Ⅱ欄
使用材料 | 分類 | 荷姿 |  |  | 概算発注数量 | 使用量 | 仕切単価 | 金額
ナルファルトプライマー | ﾌﾟﾗｲﾏｰ | 2kg （WPに同梱） | 缶 |  | 手配無用 | 0.2kg/㎡ |  | 算入不要
|  | 10kg缶 (別売り） | 缶 | 22 | 22 | 0.2kg/㎡ |  | 0
ナルシートN（密着） | 床 全面用 | 16ｍ巻 | 巻 | 69.8812 | 74 | 1.1ｍ/ｍ |  | 0
| 立上り切付用 | 20㎝幅×5列に切除 | 巻 | 3.144654 |  | 1.1ｍ/ｍ
ナルファルトWP | 床 下塗り用防水材 | 18kgﾎﾟﾘﾍﾟｰﾙ缶 | 缶 | 18.33333 | 150 | 0.3kg/㎡ |  | 0
| 増張り用防水材 |  | 缶 | 3.055556 |  | 0.2kg/m
| 上塗り防水用 |  | 缶 | 128.3333 |  | 2.0kg/㎡
ﾅﾙﾌｧﾙﾄWP（23kg） | (荷姿23kgの場合） | 23kgﾎﾟﾘﾍﾟｰﾙ缶 | 缶 | 114.7826 | 115 |  |  | 0
不織布 105ｃｍ幅 | 補強布 | 100ｍ巻 | 巻 | 12.1 | 13 | 1.1㎡／㎡ |  | 0
不織布 20cm幅 | 増張り用補強布 | 100ｍ巻 | 巻 | 3 | 3 | 1.1ｍ/ｍ |  | 0
ナルファルトトップS | 通常 軽歩行 | 20kg石油缶 | 缶 | 55 | 55 | 1.0kg/㎡ |  | 0 | いずれか選択
ナルファルトトップP | 通常 非歩行 | 15kg石油缶 | 缶 | 1.534884 | 2 | 0.3kg/㎡ |  | 0
ﾅﾙﾌｧﾙﾄﾄｯﾌﾟ_ﾊｰﾄﾞP | 高耐久Pトップ | 20kg石油缶 | 缶 | 27.5 | 28 | 0.5kg/㎡ |  | 0
ﾅﾙﾌｧﾙﾄﾄｯﾌﾟ_ﾊｰﾄﾞS | 高耐久Sトップ | 20kg石油缶 | 缶 | 44 | 44 | 0.8kg/㎡ |  | 0
ナルファルトトップー遮熱S | 遮熱トップ 軽歩行 | 20kg石油缶 | 缶 | 55 | 55 | 1.0kg/㎡ |  | 0
ナルファルトトップー遮熱P | 遮熱トップ 非歩行 | 15kg石油缶 | 缶 | 36.66667 | 37 | 0.5kg/㎡ |  | 0
ﾅﾙﾌｧﾙﾄﾄｯﾌﾟ_ﾊｰﾄﾞP | 高耐久遮熱 | 20kg石油缶 | 缶 | 27.5 | 28 | 0.5kg/㎡ |  |  | 両方必要
クールトップ セラSi |  | 16kg石油缶 | 缶 | 27.5 | 28 | 0.4kg/㎡
[6 empty] | 材料費合計 |  | 0
[6 empty] | 材料単価 |  | 0
積算は概算です。 施工に当たっては不足分は追加手配してください。
20cm幅の切り分けは 1m幅から２０ｃｍ幅 5列を切り分けるよう算定しています。