## 金属屋根(高耐久遮熱）
2022-03-23 22:43
材料数量計算書
| 適用工法 | 金属屋根（瓦棒･折板）防水改修工事 (高耐久遮熱仕様） NWW-M01-SH
1） | 施工数量 | 実塗布面積 |  | ㎡ | 1800 |  | 実塗布面積とは 屋根面積に瓦棒・折板の形状による係数倍した数値です。
2） | 材料計算
| 分類 | 使用材料 | 荷姿 |  | 概算発注数量 | 使用量 | 仕切単価 | 金額
| 防水材料 | ナルファルトＷＰ-S | 18kgﾎﾟﾘﾍﾟｰﾙ缶 | 缶 | 120 | 1.2kg/㎡ |  | 0
| 高耐久トップ | ナルファルト トップハードP | 20kgペール缶 | 缶 | 45 | 0.5kg/㎡ |  | 0
| 高耐久遮熱ﾄｯﾌﾟ | クールトップ セラSi | 16kg缶 | 缶 | 45 | 0.4kg/㎡ |  | 0
[7 empty] | 材料費計 | 0
| ※１。アルミ下地を除いて、プライマーは不要です。 | [5 empty] | 材料単価 | 0 | 円/㎡
アルミ地の場合は、ナルファルトプライマーＡＬを 使用します。別途お問合わせください。
※２．フックボルトキャップは別途積算してください。
※３．シールを打ちかえる場合は、別途積算に願います。
※４．接合部補強は、漏水している場所を除き 原則行いません。
※５．施工に当たっては、標準施工要領に準拠してください。