## 金属屋根 (遮熱)
2022-03-23 22:42
材料数量計算書
| 適用工法 | 金属屋根（瓦棒･折板）防水改修工事 (遮熱トップ） NWW-M01-SP
1） | 施工数量 | 実塗布面積 |  | ㎡ | 1800 |  | 実塗布面積とは 屋根面積に瓦棒・折板の形状による係数倍した数値です。
2） | 材料計算
| 分類 | 使用材料 | 荷姿 |  | 概算発注数量 | 使用量 | 仕切単価 | 金額
| 防水材料 | ナルファルトＷＰ-S | 18kgﾎﾟﾘﾍﾟｰﾙ缶 | 缶 | 120 | 1.2kg/㎡ |  | 0
| 保護塗布（遮熱トップ） | ナルファルトトップー遮熱P | 15kg石油缶 | 缶 | 60 | 0.5kg/㎡ |  | 0
[7 empty] | 材料費計 | 0
| ※１。アルミ下地を除いて、プライマーは不要です。 | [5 empty] | 材料単価 | 0 | 円/㎡
アルミ地の場合は、ナルファルトプライマーＡＬを 使用します。別途お問合わせください。
※２．フックボルトキャップは別途積算してください。
※３．シールを打ちかえる場合は、別途積算に願います。
※４．接合部補強は、漏水している場所を除き 原則行いません。
※５．施工に当たっては、標準施工要領に準拠してください。